## Hoja1
Mina santa rosa
Division Laboratorio
Departamento Inorganico
Orden: | Ordenprueba2024
Cliente: | proyecto san ramon
Numero de Muestras: | 90
Lugar y Fecha de Recepcion: | 26 de marzo de 2012
Fecha de Reporte: | 30 de marzo de 2012
Referencia del Cliente: | OL-32276 Proyecto: Zancudo Gold
Elemento | TYPESAMPLELAB | Au | Au | Ag | Al | As | Ba | Be | Bi | Ca | Cd | Co | Cr | Cu | Fe | Ga | K | La | Li | Mg | Mn | Mo | Na | Nb | Ni | P | Pb | S | Sb | Sc | Sn | Sr | Ti | Tl | V | W | Y | Zn | Zr | Hg | Se | Te | Ag | As | Pb | Zn | S_Total | Peso Muestra | P_MEN10 | P_MEN140
Unidad (dic Unity) |  | PPB | G/TM | PPM | % | PPM | PPM | PPM | PPM | % | PPM | PPM | PPM | PPM | % | PPM | % | PPM | PPM | % | PPM | PPM | % | PPM | PPM | % | PPM | % | PPM | PPM | PPM | PPM | % | PPM | PPM | PPM | PPM | PPM | PPM | PPM | PPM | PPM | G/T | % | % | % | % | G | % | %
Metodo (CRUD) |  | FAA313 | FAG303 | ICP12B | ICP12B | ICP12B | ICP12B | ICP12B | ICP12B | ICP12B | ICP12B | ICP12B | ICP12B | ICP12B | ICP12B | ICP12B | ICP12B | ICP12B | ICP12B | ICP12B | ICP12B | ICP12B | ICP12B | ICP12B | ICP12B | ICP12B | ICP12B | ICP12B | ICP12B | ICP12B | ICP12B | ICP12B | ICP12B | ICP12B | ICP12B | ICP12B | ICP12B | ICP12B | ICP12B | ICP12B | ICP12B | ICP12B | AAS41B | AAS41B | AAS41B | AAS41B | CSA24V | PMI_CH | PMI_M10 | PMI_M140
Limite Detec. |  | 5 | 0.02 | 0.2 | 0.01 | 3 | 1 | 0.5 | 5 | 0.01 | 1 | 1 | 1 | 0.5 | 0.01 | 10 | 0.01 | 0.5 | 1 | 0.01 | 2 | 1 | 0.01 | 1 | 1 | 0.01 | 2 | 0.01 | 5 | 0.5 | 10 | 0.5 | 0.01 | 2 | 2 | 10 | 0.5 | 0.5 | 0.5 | 1 | 10 | 10 | 10 | 0.01 | 0.01 | 0.01 | 0.01
Limite Superior |  | 5000 |  | 100 | 15 | 10000 | 10000 | 10000 | 10000 | 15 | 10000 | 10000 | 10000 | 10000 | 15 | 10000 | 15 | 10000 | 10000 | 15 | 10000 | 10000 | 15 | 10000 | 10000 | 15 | 10000 | 10 | 10000 | 10000 | 10000 | 5000 | 15 | 10000 | 10000 | 10000 | 10000 | 10000 | 10000 | 10000 | 10000 | 10000
R-84 | Original Analysis | 4191 | -- | 32.2 | 0.34 | 8278 | 22 | <0.5 | <5 | 4.2 | 10 | 32 | 15 | 162.6 | 6.3 | <10 | 0.26 | 0.8 | 7 | 1.98 | 2535 | 2 | 0.05 | <1 | 65 | 0.04 | 674 | 2.96 | 130 | 11.3 | <10 | 49.1 | <0.01 | 5 | 24 | <10 | 8.7 | 373 | <0.5 | 2 | <10 | <10 | -- | -- | -- | -- | -- | 2690 | -- | --
R-56 | Original Analysis | 4191 | -- | 32.2 | 0.34 | 8278 | 22 | <0.5 | <5 | 4.2 | 10 | 32 | 15 | 162.6 | 6.3 | <10 | 0.26 | 0.8 | 7 | 1.98 | 2535 | 2 | 0.05 | <1 | 65 | 0.04 | 674 | 2.96 | 130 | 11.3 | <10 | 49.1 | <0.01 | 5 | 24 | <10 | 8.7 | 373 | <0.5 | 2 | <10 | <10 | -- | -- | -- | -- | -- | 2690 | -- | --
R-85 | Original Analysis | 267 | -- | 2 | 0.79 | 1527 | 33 | <0.5 | <5 | 5.53 | 7 | 30 | 38 | 90.4 | 5.08 | <10 | 0.24 | 0.9 | 9 | 2.61 | 3852 | <1 | 0.06 | 1 | 64 | 0.04 | 57 | 1.1 | 39 | 9.5 | <10 | 61.4 | <0.01 | 6 | 32 | <10 | 12.6 | 219.9 | <0.5 | 2 | <10 | <10 | -- | -- | -- | -- | -- | 3445 | 95.95 | --
R-86 | Original Analysis | 4191 | -- | 32.2 | 0.34 | 8278 | 22 | <0.5 | <5 | 4.2 | 10 | 32 | 15 | 162.6 | 6.3 | <10 | 0.26 | 0.8 | 7 | 1.98 | 2535 | 2 | 0.05 | <1 | 65 | 0.04 | 674 | 2.96 | 130 | 11.3 | <10 | 49.1 | <0.01 | 5 | 24 | <10 | 8.7 | 373 | <0.5 | 2 | <10 | <10 | -- | -- | -- | -- | -- | 2690 | -- | --
R-87 | Original Analysis | 4191 | -- | 32.2 | 0.34 | 8278 | 22 | <0.5 | <5 | 4.2 | 10 | 32 | 15 | 162.6 | 6.3 | <10 | 0.26 | 0.8 | 7 | 1.98 | 2535 | 2 | 0.05 | <1 | 65 | 0.04 | 674 | 2.96 | 130 | 11.3 | <10 | 49.1 | <0.01 | 5 | 24 | <10 | 8.7 | 373 | <0.5 | 2 | <10 | <10 | -- | -- | -- | -- | -- | 2690 | -- | --
R-88 | Original Analysis | 4191 | -- | 32.2 | 0.34 | 8278 | 22 | <0.5 | <5 | 4.2 | 10 | 32 | 15 | 162.6 | 6.3 | <10 | 0.26 | 0.8 | 7 | 1.98 | 2535 | 2 | 0.05 | <1 | 65 | 0.04 | 674 | 2.96 | 130 | 11.3 | <10 | 49.1 | <0.01 | 5 | 24 | <10 | 8.7 | 373 | <0.5 | 2 | <10 | <10 | -- | -- | -- | -- | -- | 2690 | -- | --
R-66 | Original Analysis | 267 | -- | 2 | 0.79 | 1527 | 33 | <0.5 | <5 | 5.53 | 7 | 30 | 38 | 90.4 | 5.08 | <10 | 0.24 | 0.9 | 9 | 2.61 | 3852 | <1 | 0.06 | 1 | 64 | 0.04 | 57 | 1.1 | 39 | 9.5 | <10 | 61.4 | <0.01 | 6 | 32 | <10 | 12.6 | 219.9 | <0.5 | 2 | <10 | <10 | -- | -- | -- | -- | -- | 3445 | 95.95 | --
R-67 | Original Analysis | 4191 | -- | 32.2 | 0.34 | 8278 | 22 | <0.5 | <5 | 4.2 | 10 | 32 | 15 | 162.6 | 6.3 | <10 | 0.26 | 0.8 | 7 | 1.98 | 2535 | 2 | 0.05 | <1 | 65 | 0.04 | 674 | 2.96 | 130 | 11.3 | <10 | 49.1 | <0.01 | 5 | 24 | <10 | 8.7 | 373 | <0.5 | 2 | <10 | <10 | -- | -- | -- | -- | -- | 2690 | -- | --
R-68 | Original Analysis | 4191 | -- | 32.2 | 0.34 | 8278 | 22 | <0.5 | <5 | 4.2 | 10 | 32 | 15 | 162.6 | 6.3 | <10 | 0.26 | 0.8 | 7 | 1.98 | 2535 | 2 | 0.05 | <1 | 65 | 0.04 | 674 | 2.96 | 130 | 11.3 | <10 | 49.1 | <0.01 | 5 | 24 | <10 | 8.7 | 373 | <0.5 | 2 | <10 | <10 | -- | -- | -- | -- | -- | 2690 | -- | --
R-69 | Original Analysis | 4191 | -- | 32.2 | 0.34 | 8278 | 22 | <0.5 | <5 | 4.2 | 10 | 32 | 15 | 162.6 | 6.3 | <10 | 0.26 | 0.8 | 7 | 1.98 | 2535 | 2 | 0.05 | <1 | 65 | 0.04 | 674 | 2.96 | 130 | 11.3 | <10 | 49.1 | <0.01 | 5 | 24 | <10 | 8.7 | 373 | <0.5 | 2 | <10 | <10 | -- | -- | -- | -- | -- | 2690 | -- | --
R-70 | Original Analysis | 267 | -- | 2 | 0.79 | 1527 | 33 | <0.5 | <5 | 5.53 | 7 | 30 | 38 | 90.4 | 5.08 | <10 | 0.24 | 0.9 | 9 | 2.61 | 3852 | <1 | 0.06 | 1 | 64 | 0.04 | 57 | 1.1 | 39 | 9.5 | <10 | 61.4 | <0.01 | 6 | 32 | <10 | 12.6 | 219.9 | <0.5 | 2 | <10 | <10 | -- | -- | -- | -- | -- | 3445 | 95.95 | --
R-71 | Original Analysis | 4191 | -- | 32.2 | 0.34 | 8278 | 22 | <0.5 | <5 | 4.2 | 10 | 32 | 15 | 162.6 | 6.3 | <10 | 0.26 | 0.8 | 7 | 1.98 | 2535 | 2 | 0.05 | <1 | 65 | 0.04 | 674 | 2.96 | 130 | 11.3 | <10 | 49.1 | <0.01 | 5 | 24 | <10 | 8.7 | 373 | <0.5 | 2 | <10 | <10 | -- | -- | -- | -- | -- | 2690 | -- | --
R-72 | Original Analysis | 4191 | -- | 32.2 | 0.34 | 8278 | 22 | <0.5 | <5 | 4.2 | 10 | 32 | 15 | 162.6 | 6.3 | <10 | 0.26 | 0.8 | 7 | 1.98 | 2535 | 2 | 0.05 | <1 | 65 | 0.04 | 674 | 2.96 | 130 | 11.3 | <10 | 49.1 | <0.01 | 5 | 24 | <10 | 8.7 | 373 | <0.5 | 2 | <10 | <10 | -- | -- | -- | -- | -- | 2690 | -- | --
R-73 | Original Analysis | 4191 | -- | 32.2 | 0.34 | 8278 | 22 | <0.5 | <5 | 4.2 | 10 | 32 | 15 | 162.6 | 6.3 | <10 | 0.26 | 0.8 | 7 | 1.98 | 2535 | 2 | 0.05 | <1 | 65 | 0.04 | 674 | 2.96 | 130 | 11.3 | <10 | 49.1 | <0.01 | 5 | 24 | <10 | 8.7 | 373 | <0.5 | 2 | <10 | <10 | -- | -- | -- | -- | -- | 2690 | -- | --
R-74 | Original Analysis | 267 | -- | 2 | 0.79 | 1527 | 33 | <0.5 | <5 | 5.53 | 7 | 30 | 38 | 90.4 | 5.08 | <10 | 0.24 | 0.9 | 9 | 2.61 | 3852 | <1 | 0.06 | 1 | 64 | 0.04 | 57 | 1.1 | 39 | 9.5 | <10 | 61.4 | <0.01 | 6 | 32 | <10 | 12.6 | 219.9 | <0.5 | 2 | <10 | <10 | -- | -- | -- | -- | -- | 3445 | 95.95 | --
R-75 | Original Analysis | 4191 | -- | 32.2 | 0.34 | 8278 | 22 | <0.5 | <5 | 4.2 | 10 | 32 | 15 | 162.6 | 6.3 | <10 | 0.26 | 0.8 | 7 | 1.98 | 2535 | 2 | 0.05 | <1 | 65 | 0.04 | 674 | 2.96 | 130 | 11.3 | <10 | 49.1 | <0.01 | 5 | 24 | <10 | 8.7 | 373 | <0.5 | 2 | <10 | <10 | -- | -- | -- | -- | -- | 2690 | -- | --